## 管道射线报告
焊缝射线检测报告(管道用)
报告编号：TY/CHXF-RT(BG)-2017-100-1 拍片原始记录编号：TY/CHXF-RT(JY)-01
委 托 单 位 |  |  | 中国石油管道局工程有限公司 | [5 empty] | 检测工艺卡编号 |  |  | TY/JJ-GY-RT01
工 程 名 称 |  |  | 长呼线凹坑缺陷换管修复工程 | [5 empty] | 桩（管线）号 |  |  | CHK108+1774.446
检测标准 |  |  | SY/T4109-2013 | [5 empty] | 合格级别 |  |  | Ⅱ
检测技术等级 |  |  | / | [5 empty] | 检测时机 |  |  | 焊后
材质 |  |  | L415 | 坡口型式 |  | v形 |  |  | 焊接方法 |  |  | 手工电弧焊
焊口总数 |  |  | 2个 | 要求检测比例 |  | 100% |  |  | 实际检测比例 |  |  | 100%
工 艺 条 件 | 源 种 类 |  | χ射线 | 设备型号 |  | XXG2505 |  |  | 设备编号 |  |  | TY/JB003
| Kv/Ci |  | 180Kv | 曝光量/时间 |  | 15mA·min |  |  | 焦距 |  |  | 600mm
| 透照方式 |  | 双壁单影 | 像质计型号 |  | Fe: (10-16) |  |  | 可识别丝号 |  |  | 13
| 胶片牌号/型号 |  | AGFA C7 | 显影液配方 |  | 蓝格 |  |  | 增感方法 |  |  | Pb |  | (0.03/0.03)
| 冲洗方法 |  | 手工槽洗 | 显影条件 |  | 5-8min 20°C |  |  | 黑度范围 |  |  | 1.8-4.0
焊 口 探 伤 情 况
检件规格 |  | 焊口代号 |  | 拍 片 情 况 |  |  |  | 检 测 比 例 |  |  | 评 片 级 别 |  |  |  | 胶片 规格 (mm)
|  |  |  | 焊口个数 | 拍片 张数 |  | 一次透 照长度 | 焊口 |  | 焊缝 | Ⅰ | Ⅱ | Ⅲ | Ⅳ
Φ457×6.4 |  | 01,02 |  | 2 | 6 |  | 240 | 100% |  | 100% | 11 | 1 | 0 | 0 | 360×80
合 计
缺陷及返修情况说明 | [6 empty] | 检测结果
1.本工程管线焊缝返修共计0处，最高返修0次。 | [6 empty] | 1.本工程管线焊缝质量符合II级的要求，结果合格。
2.检测底片情况详见射线检测报告（附页）。
3.检测位置及布片情况详见检测位置示意图（另附）。
评片人：（RT-Ⅱ) |  |  |  | 审核人：（RT-Ⅲ) | [6 empty] | 无损检测专用章：
日期： |  |  |  | 日期：

## 射线报告附页
焊缝射线检测报告（附页）
报告编号：TY/CHXF-RT(BG)-2017-100-1 | [6 empty] | 评片原始记录编号：TY/CHXF-RT(PY)-01
工程名称 |  | 长呼线凹坑缺陷换管修复工程 |  |  |  |  | 管线编号 | CHK108+1774.446
执行标准 |  | SY/T4109-2013 |  |  |  |  | 合格级别 | Ⅱ
序 号 | 焊口编号 | 底片编号 | 公称厚度 | 可识别 丝号 | 实测黑度范围 | 缺陷情况 |  | 评定级别 | 备注
1 | CHK108+1774.446-LT-WQ-01 | 1 | 6.4 | 13 | 3.1~4.1 | 圆形缺陷 2 点 |  | Ⅰ
2 |  | 2 |  |  |  | / |  | Ⅰ
3 |  | 3 |  |  |  | / |  | Ⅰ
4 |  | 4 |  |  |  | / |  | Ⅰ
5 |  | 5 |  |  |  | / |  | Ⅰ
6 |  | 6 |  |  |  | / |  | Ⅰ
7 | CHK108+1774.446-LT-WQ-02 | 1 | 6.4 | 13 | 3.0~3.8 | / |  | Ⅰ
8 |  | 2 |  |  |  | / |  | Ⅰ
9 |  | 3 |  |  |  | / |  | Ⅰ
10 |  | 4 |  |  |  | / |  | Ⅰ
11 |  | 5 |  |  |  | / |  | Ⅰ
12 |  | 6 |  |  |  | 咬边 |  | Ⅱ
以下空白
评片人：（RT-Ⅱ) | [5 empty] | 审核人：（RT-Ⅲ)
日期： 年 月 日 | [5 empty] | 日期： 年 月 日

## 管道射线报告 (2)
焊缝射线检测报告(管道用)
报告编号：TY/CHXF-RT(BG)-2017-100-2 拍片原始记录编号：TY/CHXF-RT(JY)-01
委 托 单 位 |  |  | 中国石油管道局工程有限公司 | [5 empty] | 检测工艺卡编号 |  |  | TY/JJ-GY-RT01
工 程 名 称 |  |  | 长呼线凹坑缺陷换管修复工程 | [5 empty] | 桩（管线）号 |  |  | CHK108+2722.722
检测标准 |  |  | SY/T4109-2013 | [5 empty] | 合格级别 |  |  | Ⅱ
检测技术等级 |  |  | / | [5 empty] | 检测时机 |  |  | 焊后
材质 |  |  | L415 | 坡口型式 |  | v形 |  |  | 焊接方法 |  |  | 手工电弧焊
焊口总数 |  |  | 2个 | 要求检测比例 |  | 100% |  |  | 实际检测比例 |  |  | 100%
工 艺 条 件 | 源 种 类 |  | χ射线 | 设备型号 |  | XXG2505 |  |  | 设备编号 |  |  | TY/JB003
| Kv/Ci |  | 180Kv | 曝光量/时间 |  | 15mA·min |  |  | 焦距 |  |  | 600mm
| 透照方式 |  | 双壁单影 | 像质计型号 |  | Fe: (10-16) |  |  | 可识别丝号 |  |  | 13
| 胶片牌号/型号 |  | AGFA C7 | 显影液配方 |  | 蓝格 |  |  | 增感方法 |  |  | Pb |  | (0.03/0.03)
| 冲洗方法 |  | 手工槽洗 | 显影条件 |  | 5-8min 20°C |  |  | 黑度范围 |  |  | 1.8-4.0
焊 口 探 伤 情 况
检件规格 |  | 焊口代号 |  | 拍 片 情 况 |  |  |  | 检 测 比 例 |  |  | 评 片 级 别 |  |  |  | 胶片 规格 (mm)
|  |  |  | 焊口个数 | 拍片 张数 |  | 一次透 照长度 | 焊口 |  | 焊缝 | Ⅰ | Ⅱ | Ⅲ | Ⅳ
Φ457×6.4 |  | 01,02 |  | 2 | 6 |  | 240 | 100% |  | 100% | 12 | 0 | 0 | 0 | 360×80
合 计
缺陷及返修情况说明 | [6 empty] | 检测结果
1.本工程管线焊缝返修共计0处，最高返修0次。 | [6 empty] | 1.本工程管线焊缝质量符合II级的要求，结果合格。
2.检测底片情况详见射线检测报告（附页）。
3.检测位置及布片情况详见检测位置示意图（另附）。
评片人：（RT-Ⅱ) |  |  |  | 审核人：（RT-Ⅲ) | [6 empty] | 无损检测专用章：
日期： |  |  |  | 日期：

## 射线报告附页 (2)
焊缝射线检测报告（附页）
报告编号：TY/CHXF-RT(BG)-2017-100 -2 | [6 empty] | 评片原始记录编号：TY/CHXF-RT(PY)-01
工程名称 |  | 长呼线凹坑缺陷换管修复工程 |  |  |  |  | 管线编号 | CHK108+2722.722
执行标准 |  | SY/T4109-2013 |  |  |  |  | 合格级别 | Ⅱ
序 号 | 焊口编号 | 底片编号 | 公称厚度 | 可识别 丝号 | 实测黑度范围 | 缺陷情况 |  | 评定级别 | 备注
1 | CHK108+2722.722-LT-WQ-02 | 1 | 6.4 | 13 | 3.2~3.9 | / |  | Ⅰ
2 |  | 2 |  |  |  | / |  | Ⅰ
3 |  | 3 |  |  |  | / |  | Ⅰ
4 |  | 4 |  |  |  | / |  | Ⅰ
5 |  | 5 |  |  |  | / |  | Ⅰ
6 |  | 6 |  |  |  | / |  | Ⅰ
7 | CHK108+2722.722-LT-WQ-02 | 1 | 6.4 | 13 | 3.4~4.0 | / |  | Ⅰ
8 |  | 2 |  |  |  | / |  | Ⅰ
9 |  | 3 |  |  |  | / |  | Ⅰ
10 |  | 4 |  |  |  | / |  | Ⅰ
11 |  | 5 |  |  |  | / |  | Ⅰ
12 |  | 6 |  |  |  | / |  | Ⅰ
以下空白
评片人：（RT-Ⅱ) | [5 empty] | 审核人：（RT-Ⅲ)
日期： 年 月 日 | [5 empty] | 日期： 年 月 日

## 管道射线报告 (3)
焊缝射线检测报告(管道用)
报告编号：TY/CHXF-RT(BG)-2017-100-3 拍片原始记录编号：TY/CHXF-RT(JY)-02
委 托 单 位 |  |  | 中国石油管道局工程有限公司 | [5 empty] | 检测工艺卡编号 |  |  | TY/JJ-GY-RT01
工 程 名 称 |  |  | 长呼线凹坑缺陷换管修复工程 | [5 empty] | 桩（管线）号 |  |  | CHK108+3657.3
检测标准 |  |  | SY/T4109-2013 | [5 empty] | 合格级别 |  |  | Ⅱ
检测技术等级 |  |  | / | [5 empty] | 检测时机 |  |  | 焊后
材质 |  |  | L415 | 坡口型式 |  | v形 |  |  | 焊接方法 |  |  | 手工电弧焊
焊口总数 |  |  | 2个 | 要求检测比例 |  | 100% |  |  | 实际检测比例 |  |  | 100%
工 艺 条 件 | 源 种 类 |  | χ射线 | 设备型号 |  | XXG2505 |  |  | 设备编号 |  |  | TY/JB003
| Kv/Ci |  | 180Kv | 曝光量/时间 |  | 15mA·min |  |  | 焦距 |  |  | 600mm
| 透照方式 |  | 双壁单影 | 像质计型号 |  | Fe: (10-16) |  |  | 可识别丝号 |  |  | 13
| 胶片牌号/型号 |  | AGFA C7 | 显影液配方 |  | 蓝格 |  |  | 增感方法 |  |  | Pb |  | (0.03/0.03)
| 冲洗方法 |  | 手工槽洗 | 显影条件 |  | 5-8min 20°C |  |  | 黑度范围 |  |  | 1.8-4.0
焊 口 探 伤 情 况
检件规格 |  | 焊口代号 |  | 拍 片 情 况 |  |  |  | 检 测 比 例 |  |  | 评 片 级 别 |  |  |  | 胶片 规格 (mm)
|  |  |  | 焊口个数 | 拍片 张数 |  | 一次透 照长度 | 焊口 |  | 焊缝 | Ⅰ | Ⅱ | Ⅲ | Ⅳ
Φ457×6.4 |  | 01,02 |  | 2 | 6 |  | 240 | 100% |  | 100% | 9 | 3 | 0 | 0 | 360×80
合 计
缺陷及返修情况说明 | [6 empty] | 检测结果
1.本工程管线焊缝返修共计0处，最高返修0次。 | [6 empty] | 1.本工程管线焊缝质量符合II级的要求，结果合格。
2.检测底片情况详见射线检测报告（附页）。
3.检测位置及布片情况详见检测位置示意图（另附）。
评片人：（RT-Ⅱ) |  |  |  | 审核人：（RT-Ⅲ) | [6 empty] | 无损检测专用章：
日期： |  |  |  | 日期：

## 射线报告附页 (3)
焊缝射线检测报告（附页）
报告编号：TY/CHXF-RT(BG)-2017-100 -3 | [6 empty] | 评片原始记录编号：TY/CHXF-RT(PY)-02
工程名称 |  | 长呼线凹坑缺陷换管修复工程 |  |  |  |  | 管线编号 | CHK108+3657.3
执行标准 |  | SY/T4109-2013 |  |  |  |  | 合格级别 | Ⅱ
序 号 | 焊口编号 | 底片编号 | 公称厚度 | 可识别 丝号 | 实测黑度范围 | 缺陷情况 |  | 评定级别 | 备注
1 | CHK108+3657.3-LT-WQ-01 | 1 | 6.4 | 13 | 2.5~3.3 | / |  | Ⅰ
2 |  | 2 |  |  |  | 圆形缺陷 6 点 |  | Ⅱ
3 |  | 3 |  |  |  | / |  | Ⅰ
4 |  | 4 |  |  |  | 条状缺陷 4mm |  | Ⅱ
5 |  | 5 |  |  |  | 圆形缺陷 6 点 |  | Ⅱ
6 |  | 6 |  |  |  | / |  | Ⅰ
7 | CHK108+3657.3-LT-WQ-02 | 1 | 6.4 | 13 | 2.3~4.0 | / |  | Ⅰ
8 |  | 2 |  |  |  | / |  | Ⅰ
9 |  | 3 |  |  |  | / |  | Ⅰ
10 |  | 4 |  |  |  | / |  | Ⅰ
11 |  | 5 |  |  |  | 圆形缺陷 1 点 |  | Ⅰ
12 |  | 6 |  |  |  | / |  | Ⅰ
以下空白
评片人：（RT-Ⅱ) | [5 empty] | 审核人：（RT-Ⅲ)
日期： 年 月 日 | [5 empty] | 日期： 年 月 日

## 管道射线报告 (4)
焊缝射线检测报告(管道用)
报告编号：TY/CHXF-RT(BG)-2017-100-4 拍片原始记录编号：TY/CHXF-RT(JY)-02
委 托 单 位 |  |  | 中国石油管道局工程有限公司 | [5 empty] | 检测工艺卡编号 |  |  | TY/JJ-GY-RT01
工 程 名 称 |  |  | 长呼线凹坑缺陷换管修复工程 | [5 empty] | 桩（管线）号 |  |  | CHK56+2892.4
检测标准 |  |  | SY/T4109-2013 | [5 empty] | 合格级别 |  |  | Ⅱ
检测技术等级 |  |  | / | [5 empty] | 检测时机 |  |  | 焊后
材质 |  |  | L415 | 坡口型式 |  | v形 |  |  | 焊接方法 |  |  | 手工电弧焊
焊口总数 |  |  | 2个 | 要求检测比例 |  | 100% |  |  | 实际检测比例 |  |  | 100%
工 艺 条 件 | 源 种 类 |  | χ射线 | 设备型号 |  | XXG2505 |  |  | 设备编号 |  |  | TY/JB003
| Kv/Ci |  | 180Kv | 曝光量/时间 |  | 15mA·min |  |  | 焦距 |  |  | 600mm
| 透照方式 |  | 双壁单影 | 像质计型号 |  | Fe: (10-16) |  |  | 可识别丝号 |  |  | 13
| 胶片牌号/型号 |  | AGFA C7 | 显影液配方 |  | 蓝格 |  |  | 增感方法 |  |  | Pb |  | (0.03/0.03)
| 冲洗方法 |  | 手工槽洗 | 显影条件 |  | 5-8min 20°C |  |  | 黑度范围 |  |  | 1.8-4.0
焊 口 探 伤 情 况
检件规格 |  | 焊口代号 |  | 拍 片 情 况 |  |  |  | 检 测 比 例 |  |  | 评 片 级 别 |  |  |  | 胶片 规格 (mm)
|  |  |  | 焊口个数 | 拍片 张数 |  | 一次透 照长度 | 焊口 |  | 焊缝 | Ⅰ | Ⅱ | Ⅲ | Ⅳ
Φ457×6.4 |  | 01,02 |  | 2 | 6 |  | 240 | 100% |  | 100% | 12 | 0 | 0 | 0 | 360×80
合 计
缺陷及返修情况说明 | [6 empty] | 检测结果
1.本工程管线焊缝返修共计0处，最高返修0次。 | [6 empty] | 1.本工程管线焊缝质量符合II级的要求，结果合格。
2.检测底片情况详见射线检测报告（附页）。
3.检测位置及布片情况详见检测位置示意图（另附）。
评片人：（RT-Ⅱ) |  |  |  | 审核人：（RT-Ⅲ) | [6 empty] | 无损检测专用章：
日期： |  |  |  | 日期：

## 射线报告附页 (4)
焊缝射线检测报告（附页）
报告编号：TY/CHXF-RT(BG)-2017-100 -4 | [6 empty] | 评片原始记录编号：TY/CHXF-RT(PY)-02
工程名称 |  | 长呼线凹坑缺陷换管修复工程 |  |  |  |  | 管线编号 | CHK56+2892.4
执行标准 |  | SY/T4109-2013 |  |  |  |  | 合格级别 | Ⅱ
序 号 | 焊口编号 | 底片编号 | 公称厚度 | 可识别 丝号 | 实测黑度范围 | 缺陷情况 |  | 评定级别 | 备注
1 | CHK56+2892.4-LT-WQ-01 | 1 | 6.4 | 13 | 2.2~3.3 | / |  | Ⅰ
2 |  | 2 |  |  |  | / |  | Ⅰ
3 |  | 3 |  |  |  | / |  | Ⅰ
4 |  | 4 |  |  |  | / |  | Ⅰ
5 |  | 5 |  |  |  | / |  | Ⅰ
6 |  | 6 |  |  |  | / |  | Ⅰ
7 | CHK56+2892.4-LT-WQ-02 | 1 | 6.4 | 13 | 2.1~4.0 | / |  | Ⅰ
8 |  | 2 |  |  |  | 圆形缺陷 1 点 |  | Ⅰ
9 |  | 3 |  |  |  | / |  | Ⅰ
10 |  | 4 |  |  |  | 圆形缺陷 1 点 |  | Ⅰ
11 |  | 5 |  |  |  | / |  | Ⅰ
12 |  | 6 |  |  |  | / |  | Ⅰ
以下空白
评片人：（RT-Ⅱ) | [5 empty] | 审核人：（RT-Ⅲ)
日期： 年 月 日 | [5 empty] | 日期： 年 月 日